## Лист1
https://завесы-пвх-краснодар.рф
https://constructorgroup.net
mailto: info@constructorgroup.net
8 (861) 292-22-70
9 (989) 295-04-02
| 2020-10-05 | Прайс лист на плёнку ПВХ И ТПУ применяется для изготовления мягких окон, накладок на стол и т.д.
Вид материала | Плотность (г/м2) | Номенклатура | Характеристики/Описание | Ширина | Намотка в 1 рулоне | Цена от 1 до 5 рулонов м.п. Руб | Цена от 1 до 5 рулонов м.2 Руб | Розница м.2 Руб
ПЛЕНКА ПВХ | 100 мкр. | 100мк ПРОЗРАЧНАЯ / Ш 140см ПЛЕНКА ПВХ | Прозрачная 36 phr -20 C | 1.4 | 250 метров | 72 | 51.42857 | 72
| 120 мкр. | 120мк ПРОЗРАЧНАЯ / Ш 140см ПЛЕНКА ПВХ | Прозрачная 36 phr -20 C | 1.4 | 200 метров | 79 | 56.42857 | 79
| 140 мкр. | 140мк ПРОЗРАЧНАЯ / Ш 140см ПЛЕНКА ПВХ | Прозрачная 36 phr -20 C | 1.4 | 200 метров | 90 | 64.28571 | 90
| 200 мкр. | 200мк ПРОЗРАЧНАЯ / Ш 140см ПЛЕНКА ПВХ | Супер прозрачная 36 phr -20 C | 1.4 | 150 метров | 139 | 99.28571 | 139
| 300 мкр. | 300мк ПРОЗРАЧНАЯ СВЕТОСТОЙКАЯ UF 6-7 (-25℃) phr 45 / Ш 140см ПЛЕНКА ПВХ | Супер прозрачная Светостойкая 6-7, 50 phr -25 C | 1.4 | 100 метров | 240 | 171.4286 | 240
| 400 мкр. | 400мк ПРОЗРАЧНАЯ / Ш 140см ПЛЕНКА ПВХ | Супер прозрачная 46 phr -20 C | 1.4 | 50 метров | 305 | 217.8571 | 305
| 500 мкр. | 500мк ПРОЗРАЧНАЯ / Ш 140см ПЛЕНКА ПВХ | Супер прозрачная 46 phr -20 C | 1.4 | 50 метров | 375 | 267.8571 | 375
| 500 мкр. | 500мк ПРОЗРАЧНАЯ морозостойкая (-30℃) phr 50 / Ш 140см ПЛЕНКА ПВХ | Супер прозрачная 50 phr -30 C | 1.4 | 50 метров | 387 | 276.4286 | 387
| 700 мкр. | 700мк ПРОЗРАЧНАЯ / Ш 140см ПЛЕНКА ПВХ | Супер прозрачная 46 phr -20 C | 1.4 | 40 метров | 525 | 375 | 525
| 700 мкр. | 700мк ПРОЗРАЧНАЯ / Ш 180см ПЛЕНКА ПВХ | Супер прозрачная 46 phr -20 C | 1.8 | 40 метров | 639 | 355 | 497
| 700 мкр. | 700мк ПРОЗРАЧНАЯ СВЕТОСТОЙКАЯ UF 6-7 (-25℃) phr 50 / Ш 140см ПЛЕНКА ПВХ | Супер прозрачная Светостойкая 6-7, 50 phr -25 C | 1.4 | 40 метров | 582 | 415.7143 | 582
| 700 мкр. | 700мк ПРОЗРАЧНАЯ СВЕТОСТОЙКАЯ UF 6-7 (-25℃) phr 50 / Ш 180см ПЛЕНКА ПВХ | Супер прозрачная Светостойкая 6-7, 50 phr -25 C | 1.8 | 40 метров | 707 | 392.7778 | 549.8889
| 700 мкр. Мороз | 700мк ПРОЗРАЧНАЯ (-35℃) phr 55 / Ш 180см ПЛЕНКА ПВХ | Супер прозрачная Светостойкая , 55 phr -30 C | 1.8 | 40 метров | 770 | 427.7778 | 598.8889
| 700 мкр. | 700мк ТОНИРОВАННАЯ коричневая / Ш 140см ПЛЕНКА ПВХ | Тонированная 46 phr -20 C | 1.4 | 40 метров | 582 | 415.7143 | 582
| 700 мкр. | 700мк ПРОЗРАЧНАЯ морозостойкая (-35℃) phr 55 / Ш 140см ПЛЕНКА ПВХ | Супер прозрачная 55 phr -35 C | 1.4 | 40 метров | 644 | 460 | 644
| 700 мкр. | 700мк ПРОЗРАЧНАЯ (-30℃) phr 52 / Ш 200см ПЛЕНКА ПВХ | ПРЕМИУМ Супер прозрачная Светостойкая 7, 52 phr -30C | 2 | 35 метров | 788 | 394 | 551.6
| 1000 мкр. | 1000мк ПРОЗРАЧНАЯ / Ш 140см ПЛЕНКА ПВХ | Супер прозрачная 45 phr -20 C | 1.4 | 25 метров | 785 | 560.7143 | 785
| 2000 мкр. | 2000мк ПРОЗРАЧНАЯ / Ш 140см ПЛЕНКА ПВХ | Супер прозрачная 45 phr -20 C | 1.4 | 20 / 15 метров | 1507 | 1076.429 | 1507
ПЛЕНКА ТПУ | 300 мкр. | TPU Film прозрачный 0,3 mm ПЛЕНКА ТПУ | Супер прозрачная | 1.37 | 70 метров | 913 | 666.4234 | 932.9927
| 500 мкр. | TPU Film прозрачный 0,5 mm Ш1,37м ПЛЕНКА ТПУ | Супер прозрачная | 1.37 | 50 метров | 1549 | 1130.657 | 1582.92
| 700 мкр. | TPU Film прозрачный 0,7 mm Ш1,37м ПЛЕНКА ТПУ | Супер прозрачная | 1.37 | 40 метров | 1944 | 1418.978 | 1986.569
Заказы свыше 5 рулонов обсуждаются отдельно
Качество материалов подтверждается Сертификатами Соответствия РФ